## Full 1
NIQ110 | m² |  | Reparació d'impermeabilització de cobertes planes. Sistema "SCHLÜTER-SYSTEMS".
Reparació d'impermeabilització de cobertes planes. Sistema "SCHLÜTER-SYSTEMS", format per làmina impermeabilitzant, desolidaritzant i difusora de vapor d'aigua de polietilè amb estructura quadriculada, de 3 mm d'espessor, Schlüter-DITRA 30M "SCHLÜTER-SYSTEMS", revestida de geotèxtil no teixit en una de les seves cares, fixada al suport amb adhesiu cimentós d'enduriment normal, C1 estès amb plana dentada. Inclús adhesiu bicomponent, Schlüter-KERDI-COLL-L "SCHLÜTER-SYSTEMS", banda de reforç Schlüter-KERDI-KEBA 100/125 i massilla adhesiva elàstica monocomponent, Schlüter-KERDI-FIX "SCHLÜTER-SYSTEMS". El preu inclou la preparació de la superfície suport, però no inclou el paviment.
Codi |  | Unitat |  | Descripció |  | Rendiment |  | Preu unitari | Import
1 |  |  |  | Materials
mt09mcr021g |  | kg |  | Adhesiu cimentós d'enduriment normal, C1, segons UNE-EN 12004, color gris. |  | 0.6 |  | 0.35 | 0.21
mt15res300d |  | m² |  | Làmina impermeabilitzant, desolidaritzant i difusora de vapor d'aigua de polietilè amb estructura quadriculada, de 3 mm d'espessor, Schlüter-DITRA 30M "SCHLÜTER-SYSTEMS", revestida de geotèxtil no teixit en una de les seves cares, subministrada en rotllos de 30 m de longitud. |  | 1.1 |  | 19.21 | 21.13
mt15res060d |  | kg |  | Adhesiu bicomponent, Schlüter-KERDI-COLL-L "SCHLÜTER-SYSTEMS", a base d'una dispersió acrílica sense dissolvents i pols de ciment, per la closa de juntes. |  | 0.3 |  | 11.92 | 3.58
mt15res020ob |  | m |  | Banda de segellat, Schlüter-KERDI-KEBA 100/125 "SCHLÜTER-SYSTEMS", de 125 mm d'amplada i 0,1 mm de gruix, per a làmina impermeabilitzant flexible de polietilè, amb ambdues cares revestides de geotèxtil no teixit, subministrada en rotllos de 30 m de longitud. |  | 1.2 |  | 4.02 | 4.82
mt15res070a |  | U |  | Cartutx de massilla adhesiva elàstica monocomponent, Schlüter-KERDI-FIX "SCHLÜTER-SYSTEMS", a base de polímers híbrids neutres (MS), de 290 ml, color gris o blanc i acabat brillant. |  | 0.06 |  | 23.85 | 1.43
[6 empty] | Subtotal materials: |  |  | 31.17
2 |  |  |  | Mà d'obra
mo029 |  | h |  | Oficial 1ª aplicador de làmines impermeabilitzants. |  | 0.439 |  | 28.42 | 12.48
mo067 |  | h |  | Ajudant aplicador de làmines impermeabilitzants. |  | 0.439 |  | 25.28 | 11.1
[6 empty] | Subtotal mà d'obra: |  |  | 23.58
3 |  |  |  | Costos directes complementaris
|  | % |  | Costos directes complementaris |  | 2 |  | 54.75 | 1.1
Cost de manteniment decennal: 2,23€ en els primers 10 anys. | [5 empty] | Costos directes (1+2+3): |  |  | 55.85
Referència i títol de la norma |  |  |  |  | Aplicabilitat(a) |  | Obligatorietat(b) |  | Sistema(c)
EN 12004:2007+A1:2012 |  |  |  |  | 142013 |  | 172013 |  | 3
Adhesivos para baldosas cerámicas. Requisitos, evaluación de la conformidad, clasificación y designación.
(a) Data d'aplicabilitat de la norma harmonitzada
(b) Data en què finalitza el període de coexistència
(c) Sistema d'avaluació i verificació de la constància de les prestacions